## Parametres machine
)
Fiche gemba walk - poste d'extrusion soufflqge
Objectif : Collecter des informations sur le processus dans son état actuel pendant phase de Gemba walk
INformations general de la machine
| Date | 2026-06-18
| Lieu | Hestim Stendhal
| Equipements | Machine d'extrusion soufflage
| Année d'acquisition | 2010 (En occasion)
| Matière première | PEHD
| Températures de traitement du PEHD (Extrusion) | 160°C - 215°C
| Produits | Flacons
| Empreinte moule | Petite (h =132mm) | avec 20mm d'écart avec la tête de la paraison et les recommandation pour lancer la première fabrication de flacon, cela ferait 152mm de longueur de paraison pour un flacon
| Pression | 6Bar
| Parametes du processus | Valeur réel
| Température Vis Zone 1 | 202
| Température Vis Zone 2 | 200
| Température paraison 1 | 192
| Température paraison 2 | 2.5
Chauffage
|  |  | Date | Temps On | Temps Demarrage | Temps Off
|  |  | 2026-06-18 | 9:30 | 10:20 | 10:50
|  |  | 2026-06-18 | 15:10 | 16:12 | 16:42
|  |  | 2026-06-19 | 8:50 | 9:40 | 10:10
|  |  | 2026-06-19 | 13:55 | 14:30 | 14:45
|  |  | 2026-06-22 | 8:40 | 9:16 | 9:33
|  |  | 2026-06-23 | 13:50 | 14:27 | 14:39
2026-06-19
Nous avons lancé le chauffage avec les températures aux environs de 50-53 degré et avons attendu pour un temps de chauffage de 35 min
2026-06-22
| Nous avons lancé le chauffage avec les températures aux environs de 24-25 degré et avons attendu pour un temps de chauffage de 35 min |  |  |  | 0:36 | 0:17
| Observations : (1) Temps de chauffage de 50 min : Longueueur de la paraison 18mm pour un flacon de 8mm (carotte/dechet), donc 100mm de dechets La coupe de la lame n'est pas nette pour les flacons sur AUTO3 --> la matière est tiré par la moule |  |  |  | 0:38 | 0:12
Combien de flacons avec 1kg de PEHD ?
Empreinte : Petite ---> 50pcs avec pertes integré
Mots clés pour la revue de litterature :
Extrusion, comportement, paraison, Extrusion-soufflage

## Diagnostic
Informations Contextuelles |  |  | Debut | Demarrage | Fin | Durée de fonctionnement | Temps de chauffage
Temps de chauffage | 0:46 | T1 | 8:24 | 9:10 | 10:26 | 1:16 | 0:46
Date | 2026-05-05 | T1 lame | 9:00 | 9:10 | 0:00 | 1:26 | 0:10
Empreinte | Petit
Matière | PEHD
Produit | Flacon
Temps de production | 1:16
Pression d'entrée | 0,6 Mpa
Quantité PEHD | 4kg
Quantité de flacon produit Sur le moule AUTO2 | 80 pcs | 160 pcs /h
Quantité de flacon produit Sur le moule AUTO3 | 80 pcs
Paramètre | Valeur consigne | Unité | Stabilité (Stable/Fluctuant) | Commentaires
Température Corps 1 | 202 | °C
Température Corps 2 | 200 | °C
Température Filière | 192 | °C
Température Tête | 2.5 | graduation
Vitesse de vis | 12.6 | tr/min
Longueur de la paraison | ∼ 18 | cm
Tempéparute de l'eau | 13 | °C
Temps de chauffage tete de la filière | position 2.5
NB : La temperature de la Zone 3 etait d'abord à 192 puis à 185 et la Température Tête de filière était à 2.5 T3 = 192 --> 44pcs () T3 = 185 --> 36 pcs (25 Conforme / 11 Non conforme)
[8 empty] | Z3 | 185 |  | Z3 | 192
[8 empty] | Tc | 2.5 |  | Tc | 2.5
[8 empty] | N pièces | Mesure de longueur de la carotte mm |  | N pièces | Mesure de longueur de la carotte (mm)
[8 empty] | 1 | 52 |  | 1 | 59
[8 empty] | 2 | 48 |  | 2 | 68
[8 empty] | 3 | 50 |  | 3 | 57
[8 empty] | 4 | 50 |  | 4 | 65
[8 empty] | 5 | 44 |  | 5 | 65
[8 empty] | 6 | 43 |  | 6 | 68
[8 empty] | 7 | 53 |  | 7 | 61
[8 empty] | 8 | 47 |  | 8 | 68
[8 empty] | 9 | 45 |  | 9 | 69
[8 empty] | 10 | 47 |  | 10 | 68
[8 empty] | 11 | 54 |  | 11 | 66
[8 empty] | 12 | 55 |  | 12 | 70
[8 empty] | 13 | 56 |  | 13 | 61
[8 empty] | 14 | 49 |  | 14 | 59
[8 empty] | 15 | 56 |  | 15 | 63
[8 empty] | 16 | 59 |  | 16 | 66
[8 empty] | 17 | 54 |  | 17 | 64
[8 empty] | 18 | 46 |  | 18 | 70
[8 empty] | 19 | 58 |  | 19 | 64
[8 empty] | 20 | 50 |  | 20 | 66
[8 empty] | 21 | 49 |  | 21 | 68
[8 empty] | 22 | 49 |  | 22 | 69
[8 empty] | 23 | 54 |  | 23 | 60
[8 empty] | 24 | 27 |  | 24 | 66
[8 empty] | 25 | 53 |  | 25 | 66
[8 empty] | 26 | 48 |  | 26 | 60
[8 empty] | 27 | 48 |  | 27 | 66
[8 empty] | 28 | 49 |  | 28 | 69
[8 empty] | 29 | 49 |  | 29 | 57
[8 empty] | 30 | 60 |  | 30 | 61
[8 empty] | 31 | 49 |  | 31 | 61
[8 empty] | 32 | 60 |  | 32 | 60
[8 empty] | 33 | 48 |  | 33 | 74
[8 empty] | 34 | 48 |  | 34 | 68
[8 empty] | 35 | 60 |  | 35 | 62
[8 empty] | 36 | 52 |  | 36 | 64
Pour 500g --> 26 pcs flacons
Y1 : Longueur de la paraison
| P | T1 | T2 | T3 | V | Tc | Mes 1 (mm) | Mes 2 (mm) | Mes 3 (mm) | Mes 4 (mm) | Mes 5 (mm)
Phase Diagnostic | 2 | 202 | 200 | 192 | 12.6 | 2.5 | 155 | 156 | 160 | 145 | 140

## Suivi_Gemba_Walk
Date | Jour | Phase | Machine | Matiere | Moule | Temps Chauffage (min) | Temps Prod (min) | Pression (Bar) | Lot | Total Pieces | Conformes | Non Conformes | Taux de Conformite (%)
2026-06-18 | Jour 1 | Matin | Extrusion Soufflage | PEHD | Petite | 0:50 | 0:30 | 6 | AUTO2 | 41 | 13 | 28 | 31.71%
2026-06-18 | Jour 1 | Matin | Extrusion Soufflage | PEHD | Petite | 0:50 | 0:30 | 6 | AUTO3 | 40 | 1 | 39 | 2.5%
2026-06-19 | Jour 2 | Matin | Extrusion Soufflage | PEHD | Petite | 0:50 | 0:30 | 6 | AUTO2 | 42 | 10 | 32 | 23.81%
2026-06-19 | Jour 2 | Matin | Extrusion Soufflage | PEHD | Petite | 0:50 | 0:30 | 6 | AUTO3 | 40 | 0 | 40 | 0%
2026-06-22 | Jour 3 | Matin | Extrusion Soufflage | PEHD | Petite | 0:36 | 0:17 | 6 | AUTO2 | 25 | 23 | 2 | 92%
2026-06-22 | Jour 3 | Matin | Extrusion Soufflage | PEHD | Petite | 0:36 | 0:17 | 6 | AUTO3 | 25 | 0 | 25 | 0%
2026-06-22 | Jour 4 | Matin | Extrusion Soufflage | PEHD | Petite | 0:37 | 0:12 | 6 | AUTO2 | 15 | 9 | 6 | 60%
2026-06-22 | Jour 4 | Matin | Extrusion Soufflage | PEHD | Petite | 0:37 | 0:12 | 6 | AUTO3 | 15 | 0 | 15 | 0%
Date | Jour | Phase | Machine | Matiere | Moule | Temps Chauffage (min) | Temps Prod (min) | Pression (Bar) | Lot | Total Pieces | Conformes | Non Conformes | Taux de Conformite (%)
2026-06-18 | Jour 1 | Apres-midi | Extrusion Soufflage | PEHD | Petite | 1:02 | 0:30 | 6 | AUTO2 | 42 | 0 | 42 | 0
2026-06-18 | Jour 1 | Apres-midi | Extrusion Soufflage | PEHD | Petite | 1:02 | 0:30 | 6 | AUTO3 | 41 | 1 | 40 | 0.02439024
2026-06-19 | Jour 2 | Apres-midi | Extrusion Soufflage | PEHD | Petite | 0:35 | 0:15 | 6 | AUTO2 | 24 | 18 | 6 | 0.75
2026-06-19 | Jour 2 | Apres-midi | Extrusion Soufflage | PEHD | Petite | 0:35 | 0:15 | 6 | AUTO3 | 21 | 0 | 21 | 0